## Критерии оценки
| Мероприятие |  | Региональный этап чемпионата по профессиональному мастерству "Профессионалы" - 2025
| Наименование компетенции |  | Неразрушающий контроль
Код | Субкритерий | Тип аспекта | Аспект | Судейский балл | Методика проверки аспекта | Требование или номинальный размер | Проф. задача | Макс. балл
А | Визуальный и измерительный контроль | [6 empty] | 20
А1 | Разработка ТК ВИК
|  | И | Верно указана зона контроля |  | Расчет в соответствии с ТУ |  | 1 | 0.2
|  | И | Верно указаны средства контроля (8шт) |  | Перечислено не менее 8 шт |  | 1 | 0.3
|  | И | Указана освященность |  | Данные из ТУ |  | 1 | 0.2
|  | И | Подготовка к контролю |  | Данные из ТУ |  | 1 | 0.3
|  | И | Указано измерение геометрических параметров |  | Описана процедура |  | 1 | 0.3
|  | И | Размерный показатель для оценки качества |  | Выбор в ТУ/Расчет |  | 1 | 0.2
|  | И | Поры |  | Максимальный допустимый размер поры |  | 1 | 0.2
|  | И | Непровары и несплавления не допускаются |  | Указана недопустимость |  | 1 | 0.2
|  | И | Подрезы |  | Указана недопустимость или максимальные размеры допустимого |  | 1 | 0.2
|  | И | Незаполненная разделка кромок |  | Указана недопустимость |  | 1 | 0.2
|  | И | Чешуйчатость |  | Указаны максимальные размеры допустимого |  | 1 | 0.2
|  | И | Смещение кромок линейное |  | Указаны максимальные размеры допустимого |  | 1 | 0.2
|  | И | Перелом осей |  | Указаны максимальные размеры допустимого |  | 1 | 0.2
|  | И | Трещины, свищи, скопления пор, шлаковые и металлические включения, наплывы, прожоги, усадочные раковины/кратеры |  | Указана недопустимость |  | 1 | 0.3
|  | И | Определение длинного дефекта |  | Описание из ТУ |  | 1 | 0.3
|  | И | Определение короткого дефекта |  | Описание из ТУ |  | 1 | 0.3
|  | И | Оформление результатов контроля |  | Описание из ТУ |  | 1 | 0.2
А2 | Оценка результатов ВИК
|  | И | Дефект 1 найден в указанных координатах и назван верно |  | Сравнение с паспортом |  | 2 | 1.5
|  | И | Координата Х1 |  | Сравнение с паспортом |  | 2 | 0.2
|  | И | Координата У1 |  | Сравнение с паспортом |  | 2 | 0.2
|  | И | Координата Х2 |  | Сравнение с паспортом |  | 2 | 0.2
|  | И | Координата У2 |  | Сравнение с паспортом |  | 2 | 0.2
|  | И | Размер дефекта |  | Сравнение с паспортом |  | 2 | 0.2
|  | И | Дефект 2 найден в указанных координатах и назван верно |  | Сравнение с паспортом |  | 2 | 1.5
|  | И | Координата Х1 |  | Сравнение с паспортом |  | 2 | 0.2
|  | И | Координата У1 |  | Сравнение с паспортом |  | 2 | 0.2
|  | И | Координата Х2 |  | Сравнение с паспортом |  | 2 | 0.2
|  | И | Координата У2 |  | Сравнение с паспортом |  | 2 | 0.2
|  | И | Размер дефекта |  | Сравнение с паспортом |  | 2 | 0.2
|  | И | Дефект 3 найден в указанных координатах и назван верно |  | Сравнение с паспортом |  | 2 | 2
|  | И | Координата Х1 |  | Сравнение с паспортом |  | 2 | 0.2
|  | И | Координата У1 |  | Сравнение с паспортом |  | 2 | 0.2
|  | И | Координата Х2 |  | Сравнение с паспортом |  | 2 | 0.2
|  | И | Координата У2 |  | Сравнение с паспортом |  | 2 | 0.2
|  | И | Размер дефекта |  | Сравнение с паспортом |  | 2 | 0.2
|  | И | Дефект 4 найден в указанных координатах и назван верно |  | Сравнение с паспортом |  | 2 | 2
|  | И | Координата Х1 |  | Сравнение с паспортом |  | 2 | 0.2
|  | И | Координата У1 |  | Сравнение с паспортом |  | 2 | 0.2
|  | И | Координата Х2 |  | Сравнение с паспортом |  | 2 | 0.2
|  | И | Координата У2 |  | Сравнение с паспортом |  | 2 | 0.2
|  | И | Размер дефекта |  | Сравнение с паспортом |  | 2 | 0.2
|  | И | Дефект 5 найден в указанных координатах и назван верно |  | Сравнение с паспортом |  | 2 | 2
|  | И | Координата Х1 |  | Сравнение с паспортом |  | 2 | 0.2
|  | И | Координата У1 |  | Сравнение с паспортом |  | 2 | 0.2
|  | И | Координата Х2 |  | Сравнение с паспортом |  | 2 | 0.2
|  | И | Координата У2 |  | Сравнение с паспортом |  | 2 | 0.2
|  | И | Размер дефекта |  | Сравнение с паспортом |  | 2 | 0.2
А3 | Проведение ВИК
|  | И | Измерена освещенность |  | Наблюдение в процессе контроля |  | 2 | 0.2
|  | И | Произведено сравнение шероховатости |  | Наблюдение в процессе контроля |  | 2 | 0.2
|  | И | Использован штангенциркуль |  | Наблюдение в процессе контроля |  | 2 | 0.2
|  | И | Использована лупа просмотровая |  | Наблюдение в процессе контроля |  | 2 | 0.2
|  | И | Использована лупа измерительная |  | Наблюдение в процессе контроля |  | 2 | 0.2
А4 | Оформление документации ВИК
|  | И | Указана реальная освещенность |  | Проверяется экспертами |  | 7 | 0.25
|  | И | Указаны координаты всех дефектов |  | Заполнены все графы |  | 7 | 0.25
|  | И | Выпонена дефекторамма |  | Выполнена дефектограмма |  | 7 | 0.25
|  | И | На дефектограмме есть точка начала отсчета координат, оси Х и У, все дефекты пронумерованы |  | Присутствуют все перечисленные параметры |  | 7 | 0.25
Б | Капиллярный контроль | [6 empty] | 20
Б1 | Разработка ТК КК
|  | И | Указана зона контроля |  | Расчет в соответствии с ТУ |  | 1 | 0.2
|  | И | Указаны средства контроля |  | Перечислено не менее 5 шт |  | 1 | 0.5
|  | И | Есть требования к чистоте поверхности |  | Данные из ТУ |  | 1 | 0.2
|  | И | Условия проведения контроля |  | Данные из ТУ |  | 1 | 0.5
|  | И | УФ-облученность |  | Данные из ТУ (если требуется) |  | 1 | 0.2
|  | И | Нанесение П не > 30 мин после очистки |  | Данные из ТУ |  | 1 | 0.2
|  | И | Время под пенетрантом по КО, но не менее 5 мин |  | Данные из ТУ |  | 1 | 0.2
|  | И | Процедура удаления пенетранта (ветошью с О), до отсутствия окрашенного фона |  | Данные из ТУ |  | 1 | 0.2
|  | И | Нанесение проявителя после удаления пенетранта |  | Данные из ТУ |  | 1 | 0.2
|  | И | Указана процедура нанесения проявителя |  | Данные из ТУ |  | 1 | 0.2
|  | И | Измерение координат |  | Данные из ТУ |  | 1 | 0.2
|  | И | Классификация на округлые и протяженные |  | Данные из ТУ |  | 1 | 0.2
|  | И | Максимально допустимый размер ИС |  | Указаны максимальные размеры допустимого |  | 1 | 0.2
|  | И | Отсутствуют/не допустимы протяженные ИС |  | Данные из ТУ |  | 1 | 0.2
|  | И | Размерный показатель |  | Описание судейской оценки |  | 1 | 0.3
|  | И | Максимальное количество на 100 мм |  | Указано максимальное допустимое количество |  | 1 | 0.2
|  | И | Оформление учетной и отчетной документации |  | Данные из ТУ |  | 1 | 0.1
Б2 | Оценка результатов КК
|  | И | Дефект 1 найден в указанных координатах |  | Сравнение с паспортом |  | 3 | 1.5
|  | И | Координата Х1 |  | Сравнение с паспортом |  | 3 | 0.2
|  | И | Координата Х2 |  | Сравнение с паспортом |  | 3 | 0.2
|  | И | Координата У1 |  | Сравнение с паспортом |  | 3 | 0.2
|  | И | Координата У2 |  | Сравнение с паспортом |  | 3 | 0.2
|  | И | Размер |  | Сравнение с паспортом |  | 3 | 0.6
|  | И | Дефект 2 найден в указанных координатах |  | Сравнение с паспортом |  | 3 | 1
|  | И | Координата Х1 |  | Сравнение с паспортом |  | 3 | 0.2
|  | И | Координата Х2 |  | Сравнение с паспортом |  | 3 | 0.2
|  | И | Координата У1 |  | Сравнение с паспортом |  | 3 | 0.2
|  | И | Координата У2 |  | Сравнение с паспортом |  | 3 | 0.2
|  | И | Размер |  | Сравнение с паспортом |  | 3 | 0.6
|  | И | Дефект 3 найден в указанных координатах |  | Сравнение с паспортом |  | 3 | 1.5
|  | И | Координата Х1 |  | Сравнение с паспортом |  | 3 | 0.2
|  | И | Координата Х2 |  | Сравнение с паспортом |  | 3 | 0.2
|  | И | Координата У1 |  | Сравнение с паспортом |  | 3 | 0.2
|  | И | Координата У2 |  | Сравнение с паспортом |  | 3 | 0.2
|  | И | Размер |  | Сравнение с паспортом |  | 3 | 0.6
|  | И | Дефект 4 найден в указанных координатах |  | Сравнение с паспортом |  | 3 | 1.5
|  | И | Координата Х1 |  | Сравнение с паспортом |  | 3 | 0.2
|  | И | Координата Х2 |  | Сравнение с паспортом |  | 3 | 0.2
|  | И | Координата У1 |  | Сравнение с паспортом |  | 3 | 0.2
|  | И | Координата У2 |  | Сравнение с паспортом |  | 3 | 0.2
|  | И | Размер |  | Сравнение с паспортом |  | 3 | 0.6
|  | И | Дефект 5 найден в указанных координатах |  | Сравнение с паспортом |  | 3 | 1.5
|  | И | Координата Х1 |  | Сравнение с паспортом |  | 3 | 0.2
|  | И | Координата Х2 |  | Сравнение с паспортом |  | 3 | 0.2
|  | И | Координата У1 |  | Сравнение с паспортом |  | 3 | 0.2
|  | И | Координата У2 |  | Сравнение с паспортом |  | 3 | 0.2
|  | И | Размер |  | Сравнение с паспортом |  | 3 | 0.6
Б3 | Проведение КК
|  | И | Измерена освещенность |  | Наблюдение в процессе контроля |  | 3 | 0.125
|  | И | Выполнено сравнение шероховатости |  | Наблюдение в процессе контроля |  | 3 | 0.125
|  | И | Измерена относительная влажность в помещении |  | Наблюдение в процессе контроля |  | 3 | 0.125
|  | И | Измерена температура в помещении |  | Наблюдение в процессе контроля |  | 3 | 0.125
|  | И | Пенетрант выдержан не менее 5 мин |  | Наблюдение в процессе контроля |  | 3 | 0.125
|  | И | Измерение индикаций произведено более чем через 20 мин |  | Наблюдение в процессе контроля |  | 3 | 0.125
|  | И | Отсутствуют подтеки проявителя |  | Наблюдение в процессе контроля |  | 3 | 0.125
|  | И | Отсутствует розовый фон |  | Наблюдение в процессе контроля |  | 3 | 0.125
Б4 | Оформление документации КК
|  | И | Указана реальная освещенность |  | Проверяется экспертами |  | 7 | 0.25
|  | И | Указаны координаты всех дефектов |  | Заполнены все графы |  | 7 | 0.25
|  | И | Выпонена дефекторамма |  | Выполнена дефектограмма |  | 7 | 0.25
|  | И | На дефектограмме есть точка начала отсчета координат, оси Х и У, все дефекты пронумерованы |  | Присутствуют все перечисленные параметры |  | 7 | 0.25
В | Магнитопорошковый контроль | [6 empty] | 20
В1 | Разработка ТК МПК
|  | И | Указана зона контроля |  | Расчет в соответствии с ТУ |  | 1 | 0.4
|  | И | Указаны средства контроля |  | Перечислено не менее 5 шт |  | 1 | 0.36
|  | И | Подготовка к контролю |  | Данные из ТУ |  | 1 | 0.36
|  | И | Порядок проведения |  | Данные из ТУ |  | 1 | 0.36
|  | И | Требования к намагничиванию |  | Данные из ТУ |  | 1 | 0.36
|  | И | Перекрытие смежных участков |  | Данные из ТУ |  | 1 | 0.36
|  | И | Требования к нанесению манитного индикатора |  | Данные из ТУ |  | 1 | 0.36
|  | И | Размерный показатель |  | Данные из ТУ |  | 1 | 0.36
|  | И | Нормы оценки начества |  | Указаны максимальные размеры допустимого |  | 1 | 0.36
|  | И | Размагничивание объекта |  | Данные из ТУ |  | 1 | 0.36
|  | И | Оформление отчетной документации |  | Данные из ТУ |  | 1 | 0.36
В2 | Оценка результатов МПК
|  | И | Дефект 1 найден в указанных координатах |  | Сравнение с паспортом |  | 4 | 1
|  | И | Координата Х1 |  | Сравнение с паспортом |  | 4 | 0.3
|  | И | Координата Х2 |  | Сравнение с паспортом |  | 4 | 0.3
|  | И | Координата У1 |  | Сравнение с паспортом |  | 4 | 0.3
|  | И | Координата У2 |  | Сравнение с паспортом |  | 4 | 0.3
|  | И | Размер |  | Сравнение с паспортом |  | 4 | 0.6
|  | И | Дефект 2 найден в указанных координатах |  | Сравнение с паспортом |  | 4 | 1
|  | И | Координата Х1 |  | Сравнение с паспортом |  | 4 | 0.3
|  | И | Координата Х2 |  | Сравнение с паспортом |  | 4 | 0.3
|  | И | Координата У1 |  | Сравнение с паспортом |  | 4 | 0.3
|  | И | Координата У2 |  | Сравнение с паспортом |  | 4 | 0.3
|  | И | Размер |  | Сравнение с паспортом |  | 4 | 0.6
|  | И | Дефект 3 найден в указанных координатах |  | Сравнение с паспортом |  | 4 | 1
|  | И | Координата Х1 |  | Сравнение с паспортом |  | 4 | 0.3
|  | И | Координата Х2 |  | Сравнение с паспортом |  | 4 | 0.3
|  | И | Координата У1 |  | Сравнение с паспортом |  | 4 | 0.3
|  | И | Координата У2 |  | Сравнение с паспортом |  | 4 | 0.3
|  | И | Размер |  | Сравнение с паспортом |  | 4 | 0.6
|  | И | Дефект 4 найден в указанных координатах |  | Сравнение с паспортом |  | 4 | 1
|  | И | Координата Х1 |  | Сравнение с паспортом |  | 4 | 0.3
|  | И | Координата Х2 |  | Сравнение с паспортом |  | 4 | 0.3
|  | И | Координата У1 |  | Сравнение с паспортом |  | 4 | 0.3
|  | И | Координата У2 |  | Сравнение с паспортом |  | 4 | 0.3
|  | И | Размер |  | Сравнение с паспортом |  | 4 | 0.6
|  | И | Дефект 5 найден в указанных координатах |  | Сравнение с паспортом |  | 4 | 1
|  | И | Координата Х1 |  | Сравнение с паспортом |  | 4 | 0.3
|  | И | Координата Х2 |  | Сравнение с паспортом |  | 4 | 0.3
|  | И | Координата У1 |  | Сравнение с паспортом |  | 4 | 0.3
|  | И | Координата У2 |  | Сравнение с паспортом |  | 4 | 0.3
|  | И | Размер |  | Сравнение с паспортом |  | 4 | 0.6
В3 | Проведение МПК
|  | И | Измерена освещенность |  | Наблюдение в процессе контроля |  | 4 | 0.125
|  | И | Выполнено сравнение шероховатости |  | Наблюдение в процессе контроля |  | 4 | 0.125
|  | И | Использован магнитометр перед контролем (правильно) |  | Наблюдение в процессе контроля |  | 4 | 0.125
|  | И | Магнитная суспензия наносилась в соответствии с ТУ |  | Наблюдение в процессе контроля |  | 4 | 0.125
|  | И | Перекрытие смежных участков в соответствии с ТУ |  | Наблюдение в процессе контроля |  | 4 | 0.125
|  | И | Намагничивание производилось в соответствии с ТУ |  | Наблюдение в процессе контроля |  | 4 | 0.125
|  | И | Измерена остаточная намагниченность |  | Наблюдение в процессе контроля |  | 4 | 0.125
|  | И | Выполнено размагничивание (если требуется) |  | Наблюдение в процессе контроля |  | 4 | 0.125
В4 | Оформление документации МПК
|  | И | Указана реальная освещенность |  | Проверяется экспертами |  | 7 | 0.25
|  | И | Указаны координаты всех дефектов |  | Заполнены все графы |  | 7 | 0.25
|  | И | Выпонена дефекторамма |  | Выполнена дефектограмма |  | 7 | 0.25
|  | И | На дефектограмме есть точка начала отсчета координат, оси Х и У, все дефекты пронумерованы |  | Присутствуют все перечисленные параметры |  | 7 | 0.25
Г | Ультразвуковой контроль | [6 empty] | 20
Г1 | Разработка ТК УЗК
|  | И | Зона контроля |  | Расчет в соответствии с ТУ |  | 1 | 0.3
|  | И | Средства контроля и необходимые принадлежнгости |  | Перечислено не менее 8 шт |  | 1 | 0.3
|  | И | ПЭП выбран верно |  | Данные из ТУ |  | 1 | 0.3
|  | И | Зона зачистки |  | Расчет в соответствии с ТУ |  | 1 | 0.3
|  | И | Хмин |  | Расчет в соответствии с ТУ |  | 1 | 0.3
|  | И | Хмах ПЛ |  | Расчет в соответствии с ТУ |  | 1 | 0.3
|  | И | Хмах ОО |  | Расчет в соответствии с ТУ |  | 1 | 0.3
|  | И | Есть классификация: допустимые по А/площади |  | Данные из ТУ |  | 1 | 0.3
|  | И | Указана схема настройки дефектоскопа и схема сканирования |  | Указаны максимальные размеры допустимого |  | 1 | 0.3
|  | И | Есть классификация: протяженные |  | Данные из ТУ |  | 1 | 0.3
|  | И | Есть классификация: непротяженные |  | Данные из ТУ |  | 1 | 0.3
|  | И | Характеристики дефектов подлежащие измрению |  | Данные из ТУ |  | 1 | 0.3
|  | И | Верно указаны условные обозначения |  | Данные из ТУ |  | 1 | 0.3
|  | И | Указана оценка качества |  | Указаны максимальные размеры допустимого |  | 1 | 0.1
Г2 | Оценка результатов УЗК
|  | И | Дефект 1 найден в указанных координатах |  | Сравнение с паспортом |  | 5 | 0.7
|  | И | Координата l1 |  | Сравнение с паспортом |  | 5 | 0.7
|  | И | Координата l2 |  | Сравнение с паспортом |  | 5 | 0.7
|  | И | Краткая запись верна |  | Сравнение с паспортом |  | 5 | 0.7
|  | И | Дефект 2 найден в указанных координатах |  | Сравнение с паспортом |  | 5 | 0.7
|  | И | Координата l1 |  | Сравнение с паспортом |  | 5 | 0.7
|  | И | Координата l2 |  | Сравнение с паспортом |  | 5 | 0.7
|  | И | Краткая запись верна |  | Сравнение с паспортом |  | 5 | 0.7
|  | И | Дефект 3 найден в указанных координатах |  | Сравнение с паспортом |  | 5 | 0.7
|  | И | Координата l1 |  | Сравнение с паспортом |  | 5 | 0.7
|  | И | Координата l2 |  | Сравнение с паспортом |  | 5 | 0.7
|  | И | Краткая запись верна |  | Сравнение с паспортом |  | 5 | 0.7
|  | И | Дефект 4 найден в указанных координатах |  | Сравнение с паспортом |  | 5 | 0.7
|  | И | Координата l1 |  | Сравнение с паспортом |  | 5 | 0.7
|  | И | Координата l2 |  | Сравнение с паспортом |  | 5 | 0.7
|  | И | Краткая запись верна |  | Сравнение с паспортом |  | 5 | 0.7
|  | И | Дефект 5 найден в указанных координатах |  | Сравнение с паспортом |  | 5 | 0.7
|  | И | Координата l1 |  | Сравнение с паспортом |  | 5 | 0.7
|  | И | Координата l2 |  | Сравнение с паспортом |  | 5 | 0.7
|  | И | Краткая запись верна |  | Сравнение с паспортом |  | 5 | 0.7
Г3 | Проведение УЗК
|  | И | Выполнена настройка по СО-3 или V-2 |  | Наблюдение в процессе контроля |  | 5 | 0.25
|  | И | Выполнена настройка по НО(СОП) |  | Наблюдение в процессе контроля |  | 5 | 0.25
|  | И | Контроль проводился с двух сторон от шва |  | Наблюдение в процессе контроля |  | 5 | 0.25
|  | И | ПЭП выбран верно |  | Наблюдение в процессе контроля |  | 5 | 0.25
Г4 | Оформление документации УЗК
|  | И | Краткая запись в соответствии с ТУ |  | Проверяется экспертами |  | 7 | 0.25
|  | И | Указаны координаты всех дефектов |  | Заполнены все графы |  | 7 | 0.25
|  | И | Выпонена дефекторамма |  | Выполнена дефектограмма |  | 7 | 0.25
|  | И | На дефектограмме есть точка начала отсчета координат, оси Х и У, все дефекты пронумерованы |  | Присутствуют все перечисленные параметры |  | 7 | 0.25
Д | Радиографический контроль | [6 empty] | 20
Д1 | Разработка ТК РГК
|  | И | Указаны средства НК |  | Перечислено не менее 10 шт |  | 1 | 0.19
|  | И | Нарисованы схемы контроля |  | В соответсвии с ТУ |  | 1 | 0.19
|  | И | Верно указана радиационная толщина, мм: |  | Расчет в соответствии с ТУ |  | 1 | 0.19
|  | И | Верно указана требуемая чувствительность, мм: |  | Расчет в соответствии с ТУ |  | 1 | 0.19
|  | И | Верно указано напряжение, кВ: |  | Расчет в соответствии с ТУ |  | 1 | 0.19
|  | И | Верно рассчитано фокусное расстояние, мм (f) |  | Расчет в соответствии с ТУ |  | 1 | 0.2
|  | И | Верно указано время экспозиции, мин или сек.: |  | Расчет в соответствии с ТУ |  | 1 | 0.19
|  | И | Верно указано кол-во экспозиций: |  | Расчет в соответствии с ТУ |  | 1 | 0.19
|  | И | Верно указана длина участка, мм: |  | Расчет в соответствии с ТУ |  | 1 | 0.19
|  | И | Указано выполнение разметки |  | Данные из ТУ |  | 1 | 0.19
|  | И | Указано выполнение очистки |  | Данные из ТУ |  | 1 | 0.19
|  | И | Указано содержание маркировки(обр/соед/эксп) |  | Данные из ТУ |  | 1 | 0.19
|  | И | Указана установка Р-аппарата на Ф-расстоянии |  | Данные из ТУ |  | 1 | 0.19
|  | И | Указана установка Р-пленки |  | Указаны максимальные размеры допустимого |  | 1 | 0.19
|  | И | Указана фотообработка пленки |  | В соответствии с ТУ |  | 1 | 0.19
|  | И | указана Проверка работосп-ти проявочной машины |  | Перечислено не менее 8 шт |  | 1 | 0.19
|  | И | указан Просмотр и расш-ка в затемненном помещении |  | Данные из ТУ |  | 1 | 0.19
|  | И | Верно указан допустимый размер поры |  | Указаны максимальные размеры допустимого |  | 1 | 0.19
|  | И | Верно указана допустимая длина непровара только для 1 шва |  | Указаны максимальные размеры допустимого |  | 1 | 0.19
|  | И | Верно указано допустимая суммарная протяженность всех дефектов на 100 мм шва |  | Указаны максимальные размеры допустимого |  | 1 | 0.19
|  | И | Указаны недопустимые дефекты |  | Данные из ТУ |  | 1 | 0.19
Д2 | Оценка результатов РГК
|  | И | Дефект 1 найден |  | Сравнение с паспортом |  | 6 | 0.65
|  | И | Размер |  | Сравнение с паспортом |  | 6 | 0.28
|  | И | Дефект 2 найден |  | Сравнение с паспортом |  | 6 | 0.65
|  | И | Размер |  | Сравнение с паспортом |  | 6 | 0.28
|  | И | Дефект 3 найден |  | Сравнение с паспортом |  | 6 | 0.6
|  | И | Размер |  | Сравнение с паспортом |  | 6 | 0.28
|  | И | Дефект 4 найден |  | Сравнение с паспортом |  | 6 | 0.65
|  | И | Размер |  | Сравнение с паспортом |  | 6 | 0.28
|  | И | Дефект 5 найден |  | Сравнение с паспортом |  | 6 | 0.65
|  | И | Размер |  | Сравнение с паспортом |  | 6 | 0.28
|  | И | Дефект 6 найден |  | Сравнение с паспортом |  | 6 | 0.6
|  | И | Размер |  | Сравнение с паспортом |  | 6 | 0.28
|  | И | Дефект 7 найден |  | Сравнение с паспортом |  | 6 | 0.6
|  | И | Размер |  | Сравнение с паспортом |  | 6 | 0.28
|  | И | Дефект 8 найден |  | Сравнение с паспортом |  | 6 | 0.6
|  | И | Размер |  | Сравнение с паспортом |  | 6 | 0.28
|  | И | Дефект 9 найден |  | Сравнение с паспортом |  | 6 | 0.6
|  | И | Размер |  | Сравнение с паспортом |  | 6 | 0.28
|  | И | Дефект 10 найден |  | Сравнение с паспортом |  | 6 | 0.6
|  | И | Размер |  | Сравнение с паспортом |  | 6 | 0.28
Д3 | Проведение РГК
|  | И | Разметка выполнена верно (по ТУ) |  | Наблюдение в процессе контроля |  | 6 | 1.2
|  | И | Маркировка выполнена верно (по ТУ) |  | Наблюдение в процессе контроля |  | 6 | 1.2
|  | И | Фокусное расстояние соответствует требованиям (по ТУ) |  | Наблюдение в процессе контроля |  | 6 | 1.2
|  | И | Время экспозиции соответствует требованиям ( по ТУ) |  | Наблюдение в процессе контроля |  | 6 | 1.2
|  | И | Напряжение на трубке выбрано верно (по ТУ) |  | Наблюдение в процессе контроля |  | 6 | 1.2
Д4 | Оформление документации РГК
|  | И | Краткая запись в соответствии с ТУ |  | Проверяется экспертами |  | 7 | 0.25
|  | И | Указаны размеры всех дефектов |  | Заполнены все графы |  | 7 | 0.25
|  | И | Указана плотность всех снимков |  | Выполнена дефектограмма |  | 7 | 0.25
|  | И | Указана фактическая чувствительность всех снимков |  | Присутствуют все перечисленные параметры |  | 7 | 0.25
[6 empty] | Итого: |  | 100

## Перечень профессиональных задач
Перечень профессиональных задач
1 | Составление технологических карт контроля
2 | Выполнение визуального и измерительного контроля
3 | Выполнение капиллярного контроля
4 | Выполнение магнитного контроля
5 | Выполнение ультразвукового контроля
6 | Выполнение радиографического контроля
7 | Выполнение работ по НК с выдачей заключения о контроле